## Hoja1
PROYECTO: |  | EDIFICIO HELMER ADRIAN LÓPEZ ZONA URBNA DE BELLO - ANT | [8 empty] | FECHA: | 2026-01-20
PERFIL DEL SUELO - según tabla A.2.4.4-1 NSR-10 | [10 empty] | EM ESTUDIOS GEOTÉCNICOS
ACORDE A: N60 ASTM D-1586-11
Espesor de Capa (m) | Profundidad (m) | Espesor de capa (m) | N1 campo | N2 campo | N3 campo | N4 campo | N Pomedio | N Promedio Corregido N45 | N promedio estrato | Peso volumétrico estrato KN | Cohesión Kpa | di/Ni
Lleno antrópico | 1 | 1 | 25 | 27 | 24 | 21 | 24.25 | 35.58597 | 35.58597 | 15 | 0 | 0.02810096
Arena limosa de consistencia media a dura en profundidad | 2 | 24 | 34 | 33 | 27 | 25 | 29.75 | 38.44807 | 78.14561 | 17.8 | 0 | 0.307119
| 3 |  | 36 | 38 | 31 | 29 | 33.5 | 39.46683
| 4 |  | 39 | 40 | 34 | 31 | 36 | 39.3534
| 5 |  | 43 | 42 | 37 | 34 | 39 | 39.99385
| 6 |  | 46 | 46 | 41 | 37 | 42.5 | 41.19306
| 7 |  | 49 | 51 | 45 | 40 | 46.25 | 42.60251
| 8 |  | 53 | 55 | 49 | 43 | 50 | 43.83879
| 9 |  | 57 | 58 | 51 | 47 | 53.25 | 44.60356
| 10 |  | 62 | 61.83333 | 54.33333 | 49.66667 | 56.95833 | 46.14885
| 11 |  | 65 | 65.53333 | 57.33333 | 52.80952 | 60.16905 | 46.83112
| 12 |  | 68 | 69.23333 | 60.33333 | 55.95238 | 63.37976 | 47.85439
| 13 |  | 72.4 | 72.93333 | 63.33333 | 59.09524 | 66.94048 | 47.92421
| 14 |  | 76.2 | 76.63333 | 66.33333 | 62.2381 | 70.35119 | 48.34304
| 15 |  | 80 | 80.33333 | 69.33333 | 65.38095 | 73.7619 | 48.73785
| 16 |  | 83.8 | 84.03333 | 72.33333 | 68.52381 | 77.17262 | 46.14885
| 17 |  | 87.6 | 87.73333 | 75.33333 | 71.66667 | 80.58333 | 46.83112
| 18 |  | 91.4 | 91.43333 | 78.33333 | 74.80952 | 83.99405 | 47.85439
| 19 |  | 95.2 | 95.13333 | 81.33333 | 77.95238 | 87.40476 | 47.92421
| 20 |  | 99 | 98.83333 | 84.33333 | 81.09524 | 90.81548 | 48.34304
| 21 |  | 102.8 | 102.5333 | 87.33333 | 84.2381 | 94.22619 | 48.73785
| 22 |  | 106.6 | 106.2333 | 90.33333 | 87.38095 | 97.6369 | 47.85439
| 23 |  | 110.4 | 109.9333 | 93.33333 | 90.52381 | 101.0476 | 47.92421
| 24 |  | 114.2 | 113.6333 | 96.33333 | 93.66667 | 104.4583 | 48.34304
| 25 |  | 118 | 117.3333 | 99.33333 | 96.80952 | 107.869 | 48.73785
[11 empty] | Σ di/ni | 0.33522
[11 empty] | N MEDIO-30m | 44.74674
[11 empty] | PERFIL 30m | D
Cordialmente
EDWIN MARIN MONTOYA
Ingeniero Civil
MP 05202-254406

## Hoja2
Profundidad (m) | N60 | N60 | N60 | N60 | N60
1 | 10.5 | 3.975 | 4.5 | 4.5 | 8.25
2 | 9 | 6.225 | 6 | 9 | 20.25
3 | 7.5 | 9.375 | 12.75 | 23.25 | 36.75
4 | 7.5 | 13.685 | 25.5 | 47.6 | 56.1
5 | 8.25 | 23.8 | 35.7 | 65.45 | 62.9
6 | 6 | 33.15 | 51.85 | 71.4 | 68.85
7 | 7.5 | 47.975
8 | 12 | 53.93889
9 | 18.75 | 48.13333
10 | 21.75 | 55.1
11 | 33 | 63.66667
12 | 30.75 | 69
13 | 58.5 | 69
14 | 75 | 77.5
52
69