## Hoja1
PROYECTO: |  | EDIFICIO HELMER ADRIAN LÓPEZ ZONA URBNA DE BELLO - ANT | [8 empty] | FECHA: | 2026-01-20
PERFIL DEL SUELO - según tabla A.2.4.4-1 NSR-10 | [10 empty] | EM ESTUDIOS GEOTÉCNICOS
ACORDE A: N60 ASTM D-1586-11
Espesor de Capa (m) | Profundidad (m) | Espesor de capa (m) | N1 campo | N2 campo | N3 campo | N4 campo | N Pomedio | N Promedio Corregido N45 | N promedio estrato | Peso volumétrico estrato KN | Cohesión Kpa | di/Ni
Lleno antrópico | 1 | 1 | 25 | 27 | 24 | 21 | 24.25 | 35.58597 | 35.58597 | 15 | 0 | 0.02810096
Arena limosa de consistencia media a dura en profundidad | 2 | 14 | 34 | 33 | 27 | 25 | 29.75 | 38.44807 | 43.95282 | 17.8 | 0 | 0.3185233
| 3 |  | 36 | 38 | 31 | 29 | 33.5 | 39.46683
| 4 |  | 39 | 40 | 34 | 31 | 36 | 39.3534
| 5 |  | 43 | 42 | 37 | 34 | 39 | 39.99385
| 6 |  | 46 | 46 | 41 | 37 | 42.5 | 41.19306
| 7 |  | 49 | 51 | 45 | 40 | 46.25 | 42.60251
| 8 |  | 53 | 55 | 49 | 43 | 50 | 43.83879
| 9 |  | 57 | 58 | 51 | 47 | 53.25 | 44.60356
| 10 |  | 62 | 63 | 55 | 50 | 57.5 | 46.14885
| 11 |  | 65 | 67 | 58 | 53 | 60.75 | 46.83112
| 12 |  | 68 | 70 | 62 | 58 | 64.5 | 47.85439
| 13 |  | 71 | 72 | 65 | 60 | 67 | 47.92421
| 14 |  | 74 | 75 | 69 | 62 | 70 | 48.34304
| 15 |  | 77 | 79 | 71 | 65 | 73 | 48.73785
[11 empty] | Σ di/ni | 0.3466243
[11 empty] | N MEDIO-30m | 43.27452
[11 empty] | PERFIL 30m | D
Cordialmente
EDWIN MARIN MONTOYA
Ingeniero Civil
MP 05202-254406

## Hoja2
Profundidad (m) | N60 | N60 | N60 | N60 | N60
1 | 10.5 | 3.975 | 4.5 | 4.5 | 8.25
2 | 9 | 6.225 | 6 | 9 | 20.25
3 | 7.5 | 9.375 | 12.75 | 23.25 | 36.75
4 | 7.5 | 13.685 | 25.5 | 47.6 | 56.1
5 | 8.25 | 23.8 | 35.7 | 65.45 | 62.9
6 | 6 | 33.15 | 51.85 | 71.4 | 68.85
7 | 7.5 | 47.975
8 | 12 | 53.93889
9 | 18.75 | 48.13333
10 | 21.75 | 55.1
11 | 33 | 63.66667
12 | 30.75 | 69
13 | 58.5 | 69
14 | 75 | 77.5
52
69