## P3
CORRELACIÓN GEOTÉCNICA DE PARÁMETROS GEOMECÁNICOS
MEMORIAS DE CÁLCULO
Parámetro: |  | Ángulo de Fricción Interna (ø°) a partir del Standard Penetratión Testing (S.P.T.).
Proyecto: |  | CONSTRUCCIÓN DE UNA CASA CAMPESTRE DE 2 NIVELES UBICADA EN LA PARCELACIÓN EL LEÓN LOTE 17 VEREDA EL TAMBO ZONA RURAL DEL MUNICIPIO DE SAN PEDRO DE LOS MILAGROS - ANT
Fecha: |  | 2026-03-31 |  |  | Peso del Martinete (Kg): |  | 63.5 | ZNF(m)= | Método de Cálculo: |  | Gonzales 1999 |  | Seed Idriss (Marcuson) (Cn <=2)
Sondeo: |  | P-1 |  |  | Altura de caída (m): |  | 0.76 | N.A. |  |  |  |  | Kishida ajustada a e=45%
Z(m) | g (kN/m3) | sv (kPa) | m (kPa) | s´v (kPa) | N(campo) | N1(Confina) | Rs | K (Marcuson) | Cn | N1(45) | f'eq (°) | t (kPa) | E (MPa) | C' (kPa) | f' (°) | Suelo
0.45 | 15 | 6.75 | 0 | 6.75 | 7 | 13.29876 | 0.0675 | 1.41 | 1.899823 | 12.41217 | 27.45601 | 3.507243 | 4.846625 | 5 | 27.45601 | Capa vegetal y materia orgánica
1.45 | 16 | 23.2 | 0 | 23.2 | 8.333333 | 12.3975 | 0.232 | 1.41 | 1.4877 | 11.571 | 27.02653 | 11.83453 | 7.829498 | 5 | 27.02653 | ceniza volcanica
2.45 | 17 | 40.2 | 0 | 40.2 | 15 | 19.56301 | 0.402 | 1.41 | 1.3042 | 18.25881 | 30.10745 | 23.31011 | 9.580488 |  | 30.10745 | Limo arenoso con colores desde el gris claro hasta naranja de origen residual de roca
3.45 | 17 | 57.2 | 0 | 57.2 | 19.33333 | 22.93843 | 0.572 | 1.41 | 1.186471 | 21.4092 | 31.35894 | 34.8588 | 10.40532 |  | 31.35894
4.45 | 17 | 74.2 | 0 | 74.2 | 22.66667 | 24.9245 | 0.742 | 1.41 | 1.09961 | 23.26287 | 32.05244 | 46.4598 | 10.89064 |  | 32.05244 |  | 0.217
5.45 | 17 | 91.2 | 0 | 91.2 | 26 | 26.79947 | 0.912 | 1.41 | 1.030749 | 25.01284 | 32.68221 | 58.50938 | 11.34882 |  | 32.68221
6.45 | 17 | 108.2 | 0 | 108.2 | 29.33333 | 28.56164 | 1.082 | 0.92 | 0.9736922 | 26.65753 | 33.25429 | 70.95061 | 11.77943 |  | 33.25429
Cordialmente
EDWIN MARIN MONTOYA
Ingeniero Civil
MP 05202-254406