## Clasificacion
| EM GEOTECNIA |  |  |  | PROYECTO : |  | CASA CAMPESTRE DE 2 NIVELES PARCELACIÓN EL LEÓN LOTE 17 SAN PEDRO - ANTIOQUIA. |  | FECHA: | 2026-03-31
[9 empty] | APIQUE: | 1
[5 empty] | LABORATORIO DE MATERIALES |  |  |  | MUESTRA N° |  | 5 | Fecha Muestra | FECHA | 2026-03-21
| CLIENTE: |  |  | CLAUDIA MARÍA HERNÁNDEZ GÓMEZ | [7 empty] | Muestra N° |  | 1 | 0 | 0
| DESCRIPCION: |  |  | LIMO ARENOSO NARANJA CON VETAS ROJIZAS DE ORIGEN RESIDUAL DE ROCA. | [7 empty] | Peso Inicial | FECHA | 92.34
C L A S I F I C A C I O N D E S U E L O S (U.S.C - AASHTO)
[12 empty] | ABERT. | DATO | R. ACUM | MALLA
|  | PESO | INICIAL | 92.34 | FINAL | 26.9 |  | L I M I T E L I Q U I D O |  |  |  | 76.2 | 100 | 0 | 3" | Nd | 36 | 0 | 0 | 100
|  | TAMIZ |  | PESO. RET INDI | % RET. INDIV. | % QUE PASA |  | E N S A Y O N° | 1 | 2 | 3 | 63.5 | 100 | 0 | 2-1/2" | Nd | 56 | 0 | 0 | 100
|  | Pulg | mm | [8 empty] | 50.8 | 100 | 0 | 2" | Lc | 4.69914 | 0 | 0 | 100
X7 |  | 3" | 76.2 | 0 | 0 | 100 |  | TARA N° | 67 | 38 | 42 | 38.1 | 100 | 0 | 1-1/2" | Id | 2 | 0 | 0 | 100
X8 |  | 2-1/2" | 63.5 | 0 | 0 | 100 |  | N° DE GOLPES | 14 | 24 | 36 | 25.4 | 100 | 0 | 1 | LL-30 | 14.69914 | 0 | 0 | 100
|  | 2" | 50.8 | 0 | 0 | 100 |  | PESO SUELO+TARA HUMEDO | 48.73 | 58.32 | 52.28 | 19.05 | 100 | 0 | 3/4" | CA | 0 | 0 | 0 | 100
X10 |  | 1-1/2" | 38.1 | 0 | 0 | 100 |  | PESO SUELO+TARA SECO | 34.82 | 42.34 | 38.42 | 12.7 | 100 | 0 | 1/2" | AR | 29 | 0 | 0 | 100
X11 |  | 1" | 25.4 | 0 | 0 | 100 |  | PESO TARA | 6.31 | 6.83 | 5.51 | 9.52 | 100 | 0 | 3/8" | K | 18.25 | 0 | 0 | 100
X12 |  | 3/4" | 19.05 | 0 | 0 | 100 |  | % DE HUMEDAD | 48.7899 | 45.00141 | 42.11486 | 4.76 | 100 | 0 | N°4 |  |  | 0 | 0 | 100
|  | 1/2" | 12.7 | 0 | 0 | 100 |  | L I M I T E P L A S T I C O |  |  | % Humedad Natural | 2 | 93 | 6.4 | N°10 | a | 36 | 6.4 | 6.4 | 93
X14 |  | 3/8" | 9.52 | 0 | 0 | 100 |  | E N S A Y O N° | 1 | 2 |  | 0.85 | 93 | 0 | N°20 | b | 0 | 6.4 | 11.73016 | 93
X15 |  | N°4 | 4.76 | 0 | 0 | 100 |  | TARA N° | 44 | 19 | 58 | 0.425 | 85 | 7.3 | N°40 | c | 4.7 | 13.7 | 13.7 | 85
|  | N°10 | 2 | 6.4 | 6.930908 | 93.06909 |  | PESO SUELO+TARA HUMEDO | 29.34 | 21.45 | 45.42 | 0.182 | 85 | 0 | N°80 | d | 2 | 13.7 | 22.83846 | 85
|  | N°20 | 0.85 | 0 | 0 | 93.06909 |  | PESO SUELO+TARA SECO | 23.45 | 18.12 | 35.21 | 0.074 | 71 | 13.2 | N°200 | D60 |  | 26.9 | 26.9 | 71
|  | N°40 | 0.425 | 7.3 | 7.905566 | 85.16353 |  | PESO TARA | 6.2 | 7.39 | 5.2 |  |  | I | -7.065489 | D30
X19 |  | N°80 | 0.182 | 0 | 0 | 85.16353 |  | % DE HUMEDAD | 34.14493 | 31.03448 | 34.02199 | OLOR ORGANICO |  |  | 67.44207 | D10
X20 |  | N°200 | 0.074 | 13.2 | 14.295 | 70.86853 |  | CU | [7 empty] | U.S.C
|  | Pasan |  | 65.44 | 70.86853 |  |  | 0 |  |  |  | LIMITE LIQUIDO |  | 44,6991395061122 | 45 | ML
|  | Totales = |  | 92.34 |  |  |  | CC |  |  |  | LIMITE PLASTICO |  | 32.58971 | 33 |  | ,
|  | C L A S I F I C A C I O N | [5 empty] | 0
|  | LIMITE LIQUIDO |  |  | 45 | AASHTO |  | D 10
|  | LIMITE PLASTICO |  |  | 33 | A-7-5 |  | 0 |  |  |  |  | 76.2 | 100 | 1-1/2" | 38.1
|  | INDICE DE PLASTICIDAD |  |  | 12 | U.S.C.S |  | D 30 |  |  |  |  | 76.2 | 0 | 1 | 25.4
|  | INDICE DE GRUPO |  |  | 9 | ML |  | 0 |  |  |  |  | 63.5 | 100 | 3/4" | 19.05
|  | O B S E R V A C I O N E S : | [5 empty] | D 60 |  |  |  |  | 63.5 | 0 | 1/2" | 12.7
[8 empty] | 0 |  |  |  |  | 50.8 | 100 | 3/8" | 9.52
[13 empty] | 50.8 | 0 | N°4 | 4.76
[13 empty] | 38.1 | 100 | N°10 | 2
[13 empty] | 38.1 | 0 | N°20
[13 empty] | 25.4 | 100 | N°40 | 0.425
[13 empty] | 25.4 | 0 | N°80 | 0.18
[13 empty] | 19.05 | 100 | N°200 | 0.074
[13 empty] | 19.05 | 0
[13 empty] | 12.7 | 100
[13 empty] | 12.7 | 0
[13 empty] | 9.52 | 100
[13 empty] | 9.52 | 0
[13 empty] | 4.76 | 100
[13 empty] | 4.76 | 0
[12 empty] | 2 | 2.38 | 100
[12 empty] | 1.19 | 2.38 | 0
[12 empty] | 0.595 | 1.19 | 100
[12 empty] | 0.425 | 1.19 | 0
[12 empty] | 0.295 | 0.595 | 100
[13 empty] | 0.595 | 0
[13 empty] | 0.297 | 100
[13 empty] | 0.297 | 0
[13 empty] | 0.149 | 100
[13 empty] | 0.149 | 0
| LABORATORIO | [6 empty] | RESPONSABLE : |  |  |  |  | 6.38 | 100
| Elaborado por: AMM | [6 empty] | Aprobado por: EMM |  |  |  |  | 6.38 | 0
¦
3"
Note on Q4: De aquí para abajo, colocar la fecha, N° de muestra y Peso Inicial.
Note on Q10: De aquí para abajo, colocar los pesos retenidos, si no hay retenido y los peso son acumulados, colocar la malla anterior, si son individuales colocar 0.
Note on K14: Si el limite se determina con un solo punto, no colocar nada en esta celda
Note on L14: Si el limite se determina con un solo punto, no colocar nada en esta celda
Note on M14: Si el limite se determina con un solo punto, no colocar nada en esta celda
Note on K22: Si el material es NP, no colocar nada en esta celda, si el ensayo es con un solo punto los golpes deben estar entre 20 y 30, Solo colocar los datos solo en esta columna.
Note on Q24: Si los pesos de la gradacion son acumulados colocar "A", si es individual colocar "I"
Note on Q25: Si el material tiene olor colocar "S",

## LA TAPA
[5 empty] | PROYECTO : |  |  | FECHA: | 2020-03-01
[8 empty] | APIQUE: | 3
[5 empty] | LABORATORIO DE MATERIALES |  |  | MUESTRA N° |  | 2 | Fecha Muestra | FECHA | 2011-06-08
| CLIENTE: |  |  | LA TAPA ESCONDIDA | [6 empty] | Muestra N° |  | 1 | 0 | 0
| DESCRIPCION: |  |  | LIMO ARENOSO ROJIZO Y AMARILLO | [6 empty] | Peso Inicial | FECHA | 67.6
C L A S I F I C A C I O N D E S U E L O S (U.S.C - AASHTO)
[11 empty] | ABERT. | DATO | R. ACUM | MALLA
|  | PESO | INICIAL | 67.6 | FINAL | 0.001 | L I M I T E L I Q U I D O |  |  |  | 76.2 | 100 | 0 | 3" | Nd | 65 | 0 | 0 | 100
|  | TAMIZ |  | PESO. RET INDI | % RET. INDIV. | % QUE PASA | E N S A Y O N° | 1 | 2 | 3 | 63.5 | 100 | 0 | 2-1/2" | Nd | 85 | 0 | 0 | 100
|  | Pulg | mm | [7 empty] | 50.8 | 100 | 0 | 2" | Lc | #VALUE! | 0 | 0 | 100
X7 |  | 3" | 76.2 | 0 | 0 | 100 | TARA N° |  |  |  | 38.1 | 100 | 0 | 1-1/2" | Id | #VALUE! | 0 | 0 | 100
X8 |  | 2-1/2" | 63.5 | 0 | 0 | 100 | N° DE GOLPES | 15 | 26 | 36 | 25.4 | 100 | 0 | 1 | LL-30 | #VALUE! | 0 | 0 | 100
|  | 2" | 50.8 | 0 | 0 | 100 | PESO SUELO+TARA HUMEDO | 31.9 | 33.3 | 38.4 | 19.05 | 100 | 0 | 3/4" | CA | 0 | 0 | 0 | 100
X10 |  | 1-1/2" | 38.1 | 0 | 0 | 100 | PESO SUELO+TARA SECO | 26.3 | 28.8 | 32.3 | 12.7 | 100 | 0 | 1/2" | AR | 0 | 0 | 0 | 100
X11 |  | 1" | 25.4 | 0 | 0 | 100 | PESO TARA | 10 | 21.7 | 23.1 | 9.52 | 100 | 0 | 3/8" | K | #VALUE! | 0 | 0 | 100
X12 |  | 3/4" | 19.05 | 0 | 0 | 100 | % DE HUMEDAD | #VALUE! | #VALUE! | #VALUE! | 4.76 | 100 | 0 | N°4 |  |  | 0 | 0 | 100
|  | 1/2" | 12.7 | 0 | 0 | 100 | L I M I T E P L A S T I C O |  |  | % Humedad Natural | 2 | 100 | 0 | N°10 | a | 0 | 0 | 0 | 100
X14 |  | 3/8" | 9.52 | 0 | 0 | 100 | E N S A Y O N° | 1 | 2 |  | 2 | 100 | 0 | N°20 | b | 0 | 0 | 0 | 100
X15 |  | N°4 | 4.76 | 0 | 0 | 100 | TARA N° | 11 | 10 | 12 | 0.425 | 100 | 0 | N°40 | c | #VALUE! | 0 | 0 | 100
|  | N°10 | 2 | 0 | 0 | 100 | PESO SUELO+TARA HUMEDO | 11.7 | 26.8 | 44.1 | 0.425 | 100 | 0 | N°80 | d | #VALUE! | 0 | 0 | 100
|  | N°20 | 2 | 0 | 0 | 100 | PESO SUELO+TARA SECO | 11.1 | 25.9 | 35.6 | 0.074 | 100 | 0.001 | N°200 | D60 |  | 0.001 | 0.001 | 100
|  | N°40 | 0.425 | 0 | 0 | 100 | PESO TARA | 9.5 | 24.1 | 21 |  |  | I | #VALUE! | D30 |  | #VALUE!
X19 |  | N°80 | 0.425 | 0 | 0 | 100 | % DE HUMEDAD | #VALUE! | #VALUE! | #VALUE! | OLOR ORGANICO |  |  | #VALUE! | D10 |  | #VALUE!
X20 |  | N°200 | 0.074 | 0.001 | 0.00147929 | 99.99852 | CU | [7 empty] | U.S.C |  | #VALUE!
|  | Pasan |  | 67.599 | 99.99852 |  | 0 |  |  |  | LIMITE LIQUIDO |  | #VALUE! | #VALUE! | #VALUE!
|  | Totales = |  | 67.6 |  |  | CC |  |  |  | LIMITE PLASTICO |  | #VALUE! | #VALUE! | #VALUE! | ,
|  | C L A S I F I C A C I O N |  |  |  |  | 0 | [7 empty] | #VALUE!
|  | LIMITE LIQUIDO |  |  | #VALUE! | AASHTO | D 10
|  | LIMITE PLASTICO |  |  | #VALUE! | #VALUE! | 0 |  |  |  |  | 76.2 | 100 | 1-1/2" | 38.1
|  | INDICE DE PLASTICIDAD |  |  | #VALUE! | U.S.C.S | D 30 |  |  |  |  | 76.2 | 0 | 1 | 25.4
|  | INDICE DE GRUPO |  |  | #VALUE! | #VALUE! | 0 |  |  |  |  | 63.5 | 100 | 3/4" | 19.05
|  | O B S E R V A C I O N E S : |  |  |  |  | D 60 |  |  |  |  | 63.5 | 0 | 1/2" | 12.7
[7 empty] | 0 |  |  |  |  | 50.8 | 100 | 3/8" | 9.52
[12 empty] | 50.8 | 0 | N°4 | 4.76
[12 empty] | 38.1 | 100 | N°10 | 2
[12 empty] | 38.1 | 0 | N°20
[12 empty] | 25.4 | 100 | N°40 | 0.425
[12 empty] | 25.4 | 0 | N°80 | 0.18
[12 empty] | 19.05 | 100 | N°200 | 0.074
[12 empty] | 19.05 | 0
[12 empty] | 12.7 | 100
[12 empty] | 12.7 | 0
[12 empty] | 9.52 | 100
[12 empty] | 9.52 | 0
[12 empty] | 4.76 | 100
[12 empty] | 4.76 | 0
[11 empty] | 2 | 2.38 | 100
[11 empty] | 1.19 | 2.38 | 0
[11 empty] | 0.595 | 1.19 | 100
[11 empty] | 0.425 | 1.19 | 0
[11 empty] | 0.295 | 0.595 | 100
[12 empty] | 0.595 | 0
[12 empty] | 0.297 | 100
[12 empty] | 0.297 | 0
[12 empty] | 0.149 | 100
[12 empty] | 0.149 | 0
| LABORATORIO | [5 empty] | RESPONSABLE : |  |  |  |  | 6.38 | 100
| Elaborado por: STEVEN | [5 empty] | Aprobado por: EMM |  |  |  |  | 6.38 | 0
¦
Note on Q4: De aquí para abajo, colocar la fecha, N° de muestra y Peso Inicial.
Note on Q10: De aquí para abajo, colocar los pesos retenidos, si no hay retenido y los peso son acumulados, colocar la malla anterior, si son individuales colocar 0.
Note on K14: Si el limite se determina con un solo punto, no colocar nada en esta celda
Note on L14: Si el limite se determina con un solo punto, no colocar nada en esta celda
Note on M14: Si el limite se determina con un solo punto, no colocar nada en esta celda
Note on K22: Si el material es NP, no colocar nada en esta celda, si el ensayo es con un solo punto los golpes deben estar entre 20 y 30, Solo colocar los datos solo en esta columna.
Note on Q24: Si los pesos de la gradacion son acumulados colocar "A", si es individual colocar "I"
Note on Q25: Si el material tiene olor colocar "S",
3"

## CLAVELLINO
[5 empty] | PROYECTO : |  |  | FECHA: | 2020-03-01
[8 empty] | APIQUE: | 3
[5 empty] | LABORATORIO DE MATERIALES |  |  | MUESTRA N° |  | 2 | Fecha Muestra | FECHA | 2011-06-08
| CLIENTE: |  |  | CLAVELLINO | [6 empty] | Muestra N° |  | 1 | 0 | 0
| DESCRIPCION: |  |  | LIMO ARENOSO ROJIZO Y AMARILLO | [6 empty] | Peso Inicial | FECHA | 0
C L A S I F I C A C I O N D E S U E L O S (U.S.C - AASHTO)
[11 empty] | ABERT. | DATO | R. ACUM | MALLA
|  | PESO | INICIAL | 0 | FINAL | 130.3 | L I M I T E L I Q U I D O |  |  |  | 76.2 | #DIV/0! | 0 | 3" | Nd | #DIV/0! | 0 | 0 | #DIV/0!
|  | TAMIZ |  | PESO. RET INDI | % RET. INDIV. | % QUE PASA | E N S A Y O N° | 1 | 2 | 3 | 63.5 | #DIV/0! | 0 | 2-1/2" | Nd | #DIV/0! | 0 | #DIV/0! | #DIV/0!
|  | Pulg | mm | [7 empty] | 50.8 | #DIV/0! | 0 | 2" | Lc | #VALUE! | 0 | #DIV/0! | #DIV/0!
X7 |  | 3" | 76.2 | 0 | #DIV/0! | #DIV/0! | TARA N° |  |  |  | 38.1 | #DIV/0! | 0 | 1-1/2" | Id | #VALUE! | 0 | #DIV/0! | #DIV/0!
X8 |  | 2-1/2" | 63.5 | #DIV/0! | #DIV/0! | #DIV/0! | N° DE GOLPES | 15 | 26 | 36 | 25.4 | #DIV/0! | 0 | 1 | LL-30 | #VALUE! | 0 | #DIV/0! | #DIV/0!
|  | 2" | 50.8 | 0 | #DIV/0! | #DIV/0! | PESO SUELO+TARA HUMEDO | 28.7 | 51 | 57.8 | 19.05 | #DIV/0! | 0 | 3/4" | CA | #DIV/0! | 0 | #DIV/0! | #DIV/0!
X10 |  | 1-1/2" | 38.1 | 0 | #DIV/0! | #DIV/0! | PESO SUELO+TARA SECO | 20.6 | 37.5 | 40.7 | 12.7 | #DIV/0! | 0 | 1/2" | AR | #DIV/0! | 0 | #DIV/0! | #DIV/0!
X11 |  | 1" | 25.4 | 0 | #DIV/0! | #DIV/0! | PESO TARA | 10.1 | 22.6 | 23.1 | 9.52 | #DIV/0! | 0 | 3/8" | K | #VALUE! | 0 | #DIV/0! | #DIV/0!
X12 |  | 3/4" | 19.05 | 0 | #DIV/0! | #DIV/0! | % DE HUMEDAD | #VALUE! | #VALUE! | #VALUE! | 4.76 | #DIV/0! | 0 | N°4 |  |  | 0 | #DIV/0! | #DIV/0!
|  | 1/2" | 12.7 | 0 | #DIV/0! | #DIV/0! | L I M I T E P L A S T I C O |  |  | % Humedad Natural | 2 | #DIV/0! | 0 | N°10 | a | #DIV/0! | 0 | #DIV/0! | #DIV/0!
X14 |  | 3/8" | 9.52 | 0 | #DIV/0! | #DIV/0! | E N S A Y O N° | 1 | 2 |  | 2 | #DIV/0! | 0 | N°20 | b | #DIV/0! | 0 | #DIV/0! | #DIV/0!
X15 |  | N°4 | 4.76 | 0 | #DIV/0! | #DIV/0! | TARA N° | 11 | 10 | 12 | 0.425 | #DIV/0! | 0 | N°40 | c | #VALUE! | 0 | #DIV/0! | #DIV/0!
|  | N°10 | 2 | 0 | #DIV/0! | #DIV/0! | PESO SUELO+TARA HUMEDO | 0 | 0 | 56.5 | 0.425 | #DIV/0! | 0 | N°80 | d | #VALUE! | 0 | #DIV/0! | #DIV/0!
|  | N°20 | 2 | 0 | #DIV/0! | #DIV/0! | PESO SUELO+TARA SECO | 0 | 0 | 42.4 | 0.074 | #DIV/0! | 130.3 | N°200 | D60 | #DIV/0! | 130.3 | #DIV/0! | #DIV/0!
|  | N°40 | 0.425 | 0 | #DIV/0! | #DIV/0! | PESO TARA | 0 | 0 | 21 |  |  | I | #VALUE! | D30 | #DIV/0!
X19 |  | N°80 | 0.425 | 0 | #DIV/0! | #DIV/0! | % DE HUMEDAD | #DIV/0! | #DIV/0! | #VALUE! | OLOR ORGANICO |  |  | #VALUE! | D10 | #DIV/0!
X20 |  | N°200 | 0.074 | 130.3 | #DIV/0! | #DIV/0! | CU | [7 empty] | U.S.C
|  | Pasan |  | #DIV/0! | #DIV/0! |  | #DIV/0! |  |  |  | LIMITE LIQUIDO |  | #VALUE! | #VALUE! | #DIV/0!
|  | Totales = |  | #DIV/0! |  |  | CC |  |  |  | LIMITE PLASTICO |  | #DIV/0! | #DIV/0! | #DIV/0! | ,
|  | C L A S I F I C A C I O N |  |  |  |  | #DIV/0! | [7 empty] | #DIV/0!
|  | LIMITE LIQUIDO |  |  | #VALUE! | AASHTO | D 10
|  | LIMITE PLASTICO |  |  | #DIV/0! | #DIV/0! | #DIV/0! |  |  |  |  | 76.2 | 100 | 1-1/2" | 38.1
|  | INDICE DE PLASTICIDAD |  |  | #VALUE! | U.S.C.S | D 30 |  |  |  |  | 76.2 | 0 | 1 | 25.4
|  | INDICE DE GRUPO |  |  | #DIV/0! | #DIV/0! | #DIV/0! |  |  |  |  | 63.5 | 100 | 3/4" | 19.05
|  | O B S E R V A C I O N E S : |  |  |  |  | D 60 |  |  |  |  | 63.5 | 0 | 1/2" | 12.7
[7 empty] | #DIV/0! |  |  |  |  | 50.8 | 100 | 3/8" | 9.52
[12 empty] | 50.8 | 0 | N°4 | 4.76
[12 empty] | 38.1 | 100 | N°10 | 2
[12 empty] | 38.1 | 0 | N°20
[12 empty] | 25.4 | 100 | N°40 | 0.425
[12 empty] | 25.4 | 0 | N°80 | 0.18
[12 empty] | 19.05 | 100 | N°200 | 0.074
[12 empty] | 19.05 | 0
[12 empty] | 12.7 | 100
[12 empty] | 12.7 | 0
[12 empty] | 9.52 | 100
[12 empty] | 9.52 | 0
[12 empty] | 4.76 | 100
[12 empty] | 4.76 | 0
[11 empty] | 2 | 2.38 | 100
[11 empty] | 1.19 | 2.38 | 0
[11 empty] | 0.595 | 1.19 | 100
[11 empty] | 0.425 | 1.19 | 0
[11 empty] | 0.295 | 0.595 | 100
[12 empty] | 0.595 | 0
[12 empty] | 0.297 | 100
[12 empty] | 0.297 | 0
[12 empty] | 0.149 | 100
[12 empty] | 0.149 | 0
| LABORATORIO | [5 empty] | RESPONSABLE : |  |  |  |  | 6.38 | 100
| Elaborado por: STEVEN | [5 empty] | Aprobado por: EMM |  |  |  |  | 6.38 | 0
¦
Note on Q4: De aquí para abajo, colocar la fecha, N° de muestra y Peso Inicial.
Note on Q10: De aquí para abajo, colocar los pesos retenidos, si no hay retenido y los peso son acumulados, colocar la malla anterior, si son individuales colocar 0.
Note on K14: Si el limite se determina con un solo punto, no colocar nada en esta celda
Note on L14: Si el limite se determina con un solo punto, no colocar nada en esta celda
Note on M14: Si el limite se determina con un solo punto, no colocar nada en esta celda
Note on K22: Si el material es NP, no colocar nada en esta celda, si el ensayo es con un solo punto los golpes deben estar entre 20 y 30, Solo colocar los datos solo en esta columna.
Note on Q24: Si los pesos de la gradacion son acumulados colocar "A", si es individual colocar "I"
Note on Q25: Si el material tiene olor colocar "S",
3"

## COCOARENAL
[5 empty] | PROYECTO : |  |  | FECHA: | 2020-03-01
[8 empty] | APIQUE: | 3
[5 empty] | LABORATORIO DE MATERIALES |  |  | MUESTRA N° |  | 2 | Fecha Muestra | FECHA | 2011-06-08
| CLIENTE: |  |  | COCO ARENAL | [6 empty] | Muestra N° |  | 1 | 0 | 0
| DESCRIPCION: |  |  | LIMO ARENOSO ROJIZO Y AMARILLO | [6 empty] | Peso Inicial | FECHA | 0
C L A S I F I C A C I O N D E S U E L O S (U.S.C - AASHTO)
[11 empty] | ABERT. | DATO | R. ACUM | MALLA
|  | PESO | INICIAL | 0 | FINAL | 130.3 | L I M I T E L I Q U I D O |  |  |  | 76.2 | #DIV/0! | 0 | 3" | Nd | #DIV/0! | 0 | 0 | #DIV/0!
|  | TAMIZ |  | PESO. RET INDI | % RET. INDIV. | % QUE PASA | E N S A Y O N° | 1 | 2 | 3 | 63.5 | #DIV/0! | 0 | 2-1/2" | Nd | #DIV/0! | 0 | #DIV/0! | #DIV/0!
|  | Pulg | mm | [7 empty] | 50.8 | #DIV/0! | 0 | 2" | Lc | #VALUE! | 0 | #DIV/0! | #DIV/0!
X7 |  | 3" | 76.2 | 0 | #DIV/0! | #DIV/0! | TARA N° |  |  |  | 38.1 | #DIV/0! | 0 | 1-1/2" | Id | #VALUE! | 0 | #DIV/0! | #DIV/0!
X8 |  | 2-1/2" | 63.5 | #DIV/0! | #DIV/0! | #DIV/0! | N° DE GOLPES | 15 | 26 | 36 | 25.4 | #DIV/0! | 0 | 1 | LL-30 | #VALUE! | 0 | #DIV/0! | #DIV/0!
|  | 2" | 50.8 | 0 | #DIV/0! | #DIV/0! | PESO SUELO+TARA HUMEDO | 26.5 | 21.6 | 21.7 | 19.05 | #DIV/0! | 0 | 3/4" | CA | #DIV/0! | 0 | #DIV/0! | #DIV/0!
X10 |  | 1-1/2" | 38.1 | 0 | #DIV/0! | #DIV/0! | PESO SUELO+TARA SECO | 18 | 15.7 | 16 | 12.7 | #DIV/0! | 0 | 1/2" | AR | #DIV/0! | 0 | #DIV/0! | #DIV/0!
X11 |  | 1" | 25.4 | 0 | #DIV/0! | #DIV/0! | PESO TARA | 10.1 | 9.6 | 9.6 | 9.52 | #DIV/0! | 0 | 3/8" | K | #VALUE! | 0 | #DIV/0! | #DIV/0!
X12 |  | 3/4" | 19.05 | 0 | #DIV/0! | #DIV/0! | % DE HUMEDAD | #VALUE! | #VALUE! | #VALUE! | 4.76 | #DIV/0! | 0 | N°4 |  |  | 0 | #DIV/0! | #DIV/0!
|  | 1/2" | 12.7 | 0 | #DIV/0! | #DIV/0! | L I M I T E P L A S T I C O |  |  | % Humedad Natural | 2 | #DIV/0! | 0 | N°10 | a | #DIV/0! | 0 | #DIV/0! | #DIV/0!
X14 |  | 3/8" | 9.52 | 0 | #DIV/0! | #DIV/0! | E N S A Y O N° | 1 | 2 |  | 2 | #DIV/0! | 0 | N°20 | b | #DIV/0! | 0 | #DIV/0! | #DIV/0!
X15 |  | N°4 | 4.76 | 0 | #DIV/0! | #DIV/0! | TARA N° | 11 | 10 | 12 | 0.425 | #DIV/0! | 0 | N°40 | c | #VALUE! | 0 | #DIV/0! | #DIV/0!
|  | N°10 | 2 | 0 | #DIV/0! | #DIV/0! | PESO SUELO+TARA HUMEDO | 0 | 0 | 39.8 | 0.425 | #DIV/0! | 0 | N°80 | d | #VALUE! | 0 | #DIV/0! | #DIV/0!
|  | N°20 | 2 | 0 | #DIV/0! | #DIV/0! | PESO SUELO+TARA SECO | 0 | 0 | 24.1 | 0.074 | #DIV/0! | 130.3 | N°200 | D60 | #DIV/0! | 130.3 | #DIV/0! | #DIV/0!
|  | N°40 | 0.425 | 0 | #DIV/0! | #DIV/0! | PESO TARA | 0 | 0 | 9.5 |  |  | I | #VALUE! | D30 | #DIV/0!
X19 |  | N°80 | 0.425 | 0 | #DIV/0! | #DIV/0! | % DE HUMEDAD | #DIV/0! | #DIV/0! | #VALUE! | OLOR ORGANICO |  |  | #VALUE! | D10 | #DIV/0!
X20 |  | N°200 | 0.074 | 130.3 | #DIV/0! | #DIV/0! | CU | [7 empty] | U.S.C
|  | Pasan |  | #DIV/0! | #DIV/0! |  | #DIV/0! |  |  |  | LIMITE LIQUIDO |  | #VALUE! | #VALUE! | #DIV/0!
|  | Totales = |  | #DIV/0! |  |  | CC |  |  |  | LIMITE PLASTICO |  | #DIV/0! | #DIV/0! | #DIV/0! | ,
|  | C L A S I F I C A C I O N |  |  |  |  | #DIV/0! | [7 empty] | #DIV/0!
|  | LIMITE LIQUIDO |  |  | #VALUE! | AASHTO | D 10
|  | LIMITE PLASTICO |  |  | #DIV/0! | #DIV/0! | #DIV/0! |  |  |  |  | 76.2 | 100 | 1-1/2" | 38.1
|  | INDICE DE PLASTICIDAD |  |  | #VALUE! | U.S.C.S | D 30 |  |  |  |  | 76.2 | 0 | 1 | 25.4
|  | INDICE DE GRUPO |  |  | #DIV/0! | #DIV/0! | #DIV/0! |  |  |  |  | 63.5 | 100 | 3/4" | 19.05
|  | O B S E R V A C I O N E S : |  |  |  |  | D 60 |  |  |  |  | 63.5 | 0 | 1/2" | 12.7
[7 empty] | #DIV/0! |  |  |  |  | 50.8 | 100 | 3/8" | 9.52
[12 empty] | 50.8 | 0 | N°4 | 4.76
[12 empty] | 38.1 | 100 | N°10 | 2
[12 empty] | 38.1 | 0 | N°20
[12 empty] | 25.4 | 100 | N°40 | 0.425
[12 empty] | 25.4 | 0 | N°80 | 0.18
[12 empty] | 19.05 | 100 | N°200 | 0.074
[12 empty] | 19.05 | 0
[12 empty] | 12.7 | 100
[12 empty] | 12.7 | 0
[12 empty] | 9.52 | 100
[12 empty] | 9.52 | 0
[12 empty] | 4.76 | 100
[12 empty] | 4.76 | 0
[11 empty] | 2 | 2.38 | 100
[11 empty] | 1.19 | 2.38 | 0
[11 empty] | 0.595 | 1.19 | 100
[11 empty] | 0.425 | 1.19 | 0
[11 empty] | 0.295 | 0.595 | 100
[12 empty] | 0.595 | 0
[12 empty] | 0.297 | 100
[12 empty] | 0.297 | 0
[12 empty] | 0.149 | 100
[12 empty] | 0.149 | 0
| LABORATORIO | [5 empty] | RESPONSABLE : |  |  |  |  | 6.38 | 100
| Elaborado por: STEVEN | [5 empty] | Aprobado por: EMM |  |  |  |  | 6.38 | 0
¦
Note on Q4: De aquí para abajo, colocar la fecha, N° de muestra y Peso Inicial.
Note on Q10: De aquí para abajo, colocar los pesos retenidos, si no hay retenido y los peso son acumulados, colocar la malla anterior, si son individuales colocar 0.
Note on K14: Si el limite se determina con un solo punto, no colocar nada en esta celda
Note on L14: Si el limite se determina con un solo punto, no colocar nada en esta celda
Note on M14: Si el limite se determina con un solo punto, no colocar nada en esta celda
Note on K22: Si el material es NP, no colocar nada en esta celda, si el ensayo es con un solo punto los golpes deben estar entre 20 y 30, Solo colocar los datos solo en esta columna.
Note on Q24: Si los pesos de la gradacion son acumulados colocar "A", si es individual colocar "I"
Note on Q25: Si el material tiene olor colocar "S",
3"

## Hoja13
[5 empty] | PROYECTO : |  |  | FECHA: | 2020-03-01
[8 empty] | APIQUE: | 3
[5 empty] | LABORATORIO DE MATERIALES |  |  | MUESTRA N° |  | 2 | Fecha Muestra | FECHA | 2011-06-08
| CLIENTE: |  |  | JAGUAL | [6 empty] | Muestra N° |  | 1 | 0 | 0
| DESCRIPCION: |  |  | LIMO ARENOSO ROJIZO Y AMARILLO | [6 empty] | Peso Inicial | FECHA | 0
C L A S I F I C A C I O N D E S U E L O S (U.S.C - AASHTO)
[11 empty] | ABERT. | DATO | R. ACUM | MALLA
|  | PESO | INICIAL | 0 | FINAL | 130.3 | L I M I T E L I Q U I D O |  |  |  | 76.2 | #DIV/0! | 0 | 3" | Nd | #DIV/0! | 0 | 0 | #DIV/0!
|  | TAMIZ |  | PESO. RET INDI | % RET. INDIV. | % QUE PASA | E N S A Y O N° | 1 | 2 | 3 | 63.5 | #DIV/0! | 0 | 2-1/2" | Nd | #DIV/0! | 0 | #DIV/0! | #DIV/0!
|  | Pulg | mm | [7 empty] | 50.8 | #DIV/0! | 0 | 2" | Lc | #DIV/0! | 0 | #DIV/0! | #DIV/0!
X7 |  | 3" | 76.2 | 0 | #DIV/0! | #DIV/0! | TARA N° |  |  |  | 38.1 | #DIV/0! | 0 | 1-1/2" | Id | #DIV/0! | 0 | #DIV/0! | #DIV/0!
X8 |  | 2-1/2" | 63.5 | #DIV/0! | #DIV/0! | #DIV/0! | N° DE GOLPES | 15 | 26 | 36 | 25.4 | #DIV/0! | 0 | 1 | LL-30 | #DIV/0! | 0 | #DIV/0! | #DIV/0!
|  | 2" | 50.8 | 0 | #DIV/0! | #DIV/0! | PESO SUELO+TARA HUMEDO | 0 | 0 | 0 | 19.05 | #DIV/0! | 0 | 3/4" | CA | #DIV/0! | 0 | #DIV/0! | #DIV/0!
X10 |  | 1-1/2" | 38.1 | 0 | #DIV/0! | #DIV/0! | PESO SUELO+TARA SECO | 0 | 0 | 0 | 12.7 | #DIV/0! | 0 | 1/2" | AR | #DIV/0! | 0 | #DIV/0! | #DIV/0!
X11 |  | 1" | 25.4 | 0 | #DIV/0! | #DIV/0! | PESO TARA | 0 | 0 | 0 | 9.52 | #DIV/0! | 0 | 3/8" | K | #DIV/0! | 0 | #DIV/0! | #DIV/0!
X12 |  | 3/4" | 19.05 | 0 | #DIV/0! | #DIV/0! | % DE HUMEDAD | #DIV/0! | #DIV/0! | #DIV/0! | 4.76 | #DIV/0! | 0 | N°4 |  |  | 0 | #DIV/0! | #DIV/0!
|  | 1/2" | 12.7 | 0 | #DIV/0! | #DIV/0! | L I M I T E P L A S T I C O |  |  | % Humedad Natural | 2 | #DIV/0! | 0 | N°10 | a | #DIV/0! | 0 | #DIV/0! | #DIV/0!
X14 |  | 3/8" | 9.52 | 0 | #DIV/0! | #DIV/0! | E N S A Y O N° | 1 | 2 |  | 2 | #DIV/0! | 0 | N°20 | b | #DIV/0! | 0 | #DIV/0! | #DIV/0!
X15 |  | N°4 | 4.76 | 0 | #DIV/0! | #DIV/0! | TARA N° | 11 | 10 | 12 | 0.425 | #DIV/0! | 0 | N°40 | c | #DIV/0! | 0 | #DIV/0! | #DIV/0!
|  | N°10 | 2 | 0 | #DIV/0! | #DIV/0! | PESO SUELO+TARA HUMEDO | 0 | 0 | 68.8 | 0.425 | #DIV/0! | 0 | N°80 | d | #DIV/0! | 0 | #DIV/0! | #DIV/0!
|  | N°20 | 2 | 0 | #DIV/0! | #DIV/0! | PESO SUELO+TARA SECO | 0 | 0 | 55.9 | 0.074 | #DIV/0! | 130.3 | N°200 | D60 | #DIV/0! | 130.3 | #DIV/0! | #DIV/0!
|  | N°40 | 0.425 | 0 | #DIV/0! | #DIV/0! | PESO TARA | 0 | 0 | 23.2 |  |  | I | #DIV/0! | D30 | #DIV/0!
X19 |  | N°80 | 0.425 | 0 | #DIV/0! | #DIV/0! | % DE HUMEDAD | #DIV/0! | #DIV/0! | #VALUE! | OLOR ORGANICO |  |  | #DIV/0! | D10 | #DIV/0!
X20 |  | N°200 | 0.074 | 130.3 | #DIV/0! | #DIV/0! | CU | [7 empty] | U.S.C
|  | Pasan |  | #DIV/0! | #DIV/0! |  | #DIV/0! |  |  |  | LIMITE LIQUIDO |  | #DIV/0! | #DIV/0! | #DIV/0!
|  | Totales = |  | #DIV/0! |  |  | CC |  |  |  | LIMITE PLASTICO |  | #DIV/0! | #DIV/0! | #DIV/0! | ,
|  | C L A S I F I C A C I O N |  |  |  |  | #DIV/0! | [7 empty] | #DIV/0!
|  | LIMITE LIQUIDO |  |  | #DIV/0! | AASHTO | D 10
|  | LIMITE PLASTICO |  |  | #DIV/0! | #DIV/0! | #DIV/0! |  |  |  |  | 76.2 | 100 | 1-1/2" | 38.1
|  | INDICE DE PLASTICIDAD |  |  | #DIV/0! | U.S.C.S | D 30 |  |  |  |  | 76.2 | 0 | 1 | 25.4
|  | INDICE DE GRUPO |  |  | #DIV/0! | #DIV/0! | #DIV/0! |  |  |  |  | 63.5 | 100 | 3/4" | 19.05
|  | O B S E R V A C I O N E S : |  |  |  |  | D 60 |  |  |  |  | 63.5 | 0 | 1/2" | 12.7
[7 empty] | #DIV/0! |  |  |  |  | 50.8 | 100 | 3/8" | 9.52
[12 empty] | 50.8 | 0 | N°4 | 4.76
[12 empty] | 38.1 | 100 | N°10 | 2
[12 empty] | 38.1 | 0 | N°20
[12 empty] | 25.4 | 100 | N°40 | 0.425
[12 empty] | 25.4 | 0 | N°80 | 0.18
[12 empty] | 19.05 | 100 | N°200 | 0.074
[12 empty] | 19.05 | 0
[12 empty] | 12.7 | 100
[12 empty] | 12.7 | 0
[12 empty] | 9.52 | 100
[12 empty] | 9.52 | 0
[12 empty] | 4.76 | 100
[12 empty] | 4.76 | 0
[11 empty] | 2 | 2.38 | 100
[11 empty] | 1.19 | 2.38 | 0
[11 empty] | 0.595 | 1.19 | 100
[11 empty] | 0.425 | 1.19 | 0
[11 empty] | 0.295 | 0.595 | 100
[12 empty] | 0.595 | 0
[12 empty] | 0.297 | 100
[12 empty] | 0.297 | 0
[12 empty] | 0.149 | 100
[12 empty] | 0.149 | 0
| LABORATORIO | [5 empty] | RESPONSABLE : |  |  |  |  | 6.38 | 100
| Elaborado por: STEVEN | [5 empty] | Aprobado por: EMM |  |  |  |  | 6.38 | 0
¦
Note on Q4: De aquí para abajo, colocar la fecha, N° de muestra y Peso Inicial.
Note on Q10: De aquí para abajo, colocar los pesos retenidos, si no hay retenido y los peso son acumulados, colocar la malla anterior, si son individuales colocar 0.
Note on K14: Si el limite se determina con un solo punto, no colocar nada en esta celda
Note on L14: Si el limite se determina con un solo punto, no colocar nada en esta celda
Note on M14: Si el limite se determina con un solo punto, no colocar nada en esta celda
Note on K22: Si el material es NP, no colocar nada en esta celda, si el ensayo es con un solo punto los golpes deben estar entre 20 y 30, Solo colocar los datos solo en esta columna.
Note on Q24: Si los pesos de la gradacion son acumulados colocar "A", si es individual colocar "I"
Note on Q25: Si el material tiene olor colocar "S",
3"
3"

## Hoja1
[5 empty] | PROYECTO : |  |  | FECHA: | 2020-03-01
[8 empty] | APIQUE: | 3
[5 empty] | LABORATORIO DE MATERIALES |  |  | MUESTRA N° |  | 2 | Fecha Muestra | FECHA | 2011-06-08
| CLIENTE: |  |  | BOGOTA | [6 empty] | Muestra N° |  | 1 | 0 | 0
| DESCRIPCION: |  |  | LIMO ARENOSO ROJIZO Y AMARILLO | [6 empty] | Peso Inicial | FECHA | 0
C L A S I F I C A C I O N D E S U E L O S (U.S.C - AASHTO)
[11 empty] | ABERT. | DATO | R. ACUM | MALLA
|  | PESO | INICIAL | 0 | FINAL | 130.3 | L I M I T E L I Q U I D O |  |  |  | 76.2 | #DIV/0! | 0 | 3" | Nd | #DIV/0! | 0 | 0 | #DIV/0!
|  | TAMIZ |  | PESO. RET INDI | % RET. INDIV. | % QUE PASA | E N S A Y O N° | 1 | 2 | 3 | 63.5 | #DIV/0! | 0 | 2-1/2" | Nd | #DIV/0! | 0 | #DIV/0! | #DIV/0!
|  | Pulg | mm | [7 empty] | 50.8 | #DIV/0! | 0 | 2" | Lc | 12.1947 | 0 | #DIV/0! | #DIV/0!
X7 |  | 3" | 76.2 | 0 | #DIV/0! | #DIV/0! | TARA N° |  |  |  | 38.1 | #DIV/0! | 0 | 1-1/2" | Id | #DIV/0! | 0 | #DIV/0! | #DIV/0!
X8 |  | 2-1/2" | 63.5 | #DIV/0! | #DIV/0! | #DIV/0! | N° DE GOLPES | 15 | 26 | 36 | 25.4 | #DIV/0! | 0 | 1 | LL-30 | 22.1947 | 0 | #DIV/0! | #DIV/0!
|  | 2" | 50.8 | 0 | #DIV/0! | #DIV/0! | PESO SUELO+TARA HUMEDO | 57.5 | 30.2 | 54.1 | 19.05 | #DIV/0! | 0 | 3/4" | CA | #DIV/0! | 0 | #DIV/0! | #DIV/0!
X10 |  | 1-1/2" | 38.1 | 0 | #DIV/0! | #DIV/0! | PESO SUELO+TARA SECO | 44.8 | 23.3 | 43.5 | 12.7 | #DIV/0! | 0 | 1/2" | AR | #DIV/0! | 0 | #DIV/0! | #DIV/0!
X11 |  | 1" | 25.4 | 0 | #DIV/0! | #DIV/0! | PESO TARA | 21 | 10.1 | 22.8 | 9.52 | #DIV/0! | 0 | 3/8" | K | 23.36 | 0 | #DIV/0! | #DIV/0!
X12 |  | 3/4" | 19.05 | 0 | #DIV/0! | #DIV/0! | % DE HUMEDAD | 53.36134 | 52.27273 | 51.20773 | 4.76 | #DIV/0! | 0 | N°4 |  |  | 0 | #DIV/0! | #DIV/0!
|  | 1/2" | 12.7 | 0 | #DIV/0! | #DIV/0! | L I M I T E P L A S T I C O |  |  | % Humedad Natural | 2 | #DIV/0! | 0 | N°10 | a | #DIV/0! | 0 | #DIV/0! | #DIV/0!
X14 |  | 3/8" | 9.52 | 0 | #DIV/0! | #DIV/0! | E N S A Y O N° | 1 | 2 |  | 2 | #DIV/0! | 0 | N°20 | b | #DIV/0! | 0 | #DIV/0! | #DIV/0!
X15 |  | N°4 | 4.76 | 0 | #DIV/0! | #DIV/0! | TARA N° | 11 | 10 | 12 | 0.425 | #DIV/0! | 0 | N°40 | c | 12.2 | 0 | #DIV/0! | #DIV/0!
|  | N°10 | 2 | 0 | #DIV/0! | #DIV/0! | PESO SUELO+TARA HUMEDO | 0 | 0 | 57.2 | 0.425 | #DIV/0! | 0 | N°80 | d | #DIV/0! | 0 | #DIV/0! | #DIV/0!
|  | N°20 | 2 | 0 | #DIV/0! | #DIV/0! | PESO SUELO+TARA SECO | 0 | 0 | 45.6 | 0.074 | #DIV/0! | 130.3 | N°200 | D60 | #DIV/0! | 130.3 | #DIV/0! | #DIV/0!
|  | N°40 | 0.425 | 0 | #DIV/0! | #DIV/0! | PESO TARA | 0 | 0 | 21.7 |  |  | I | -2.409393 | D30 | #DIV/0!
X19 |  | N°80 | 0.425 | 0 | #DIV/0! | #DIV/0! | % DE HUMEDAD | #DIV/0! | #DIV/0! | #VALUE! | OLOR ORGANICO |  |  | 59.95023 | D10 | #DIV/0!
X20 |  | N°200 | 0.074 | 130.3 | #DIV/0! | #DIV/0! | CU | [7 empty] | U.S.C
|  | Pasan |  | #DIV/0! | #DIV/0! |  | #DIV/0! |  |  |  | LIMITE LIQUIDO |  | 52,1946960909397 | 52 | #DIV/0!
|  | Totales = |  | #DIV/0! |  |  | CC |  |  |  | LIMITE PLASTICO |  | #DIV/0! | #DIV/0! | #DIV/0! | ,
|  | C L A S I F I C A C I O N |  |  |  |  | #DIV/0! | [7 empty] | #DIV/0!
|  | LIMITE LIQUIDO |  |  | 52 | AASHTO | D 10
|  | LIMITE PLASTICO |  |  | #DIV/0! | #DIV/0! | #DIV/0! |  |  |  |  | 76.2 | 100 | 1-1/2" | 38.1
|  | INDICE DE PLASTICIDAD |  |  | #DIV/0! | U.S.C.S | D 30 |  |  |  |  | 76.2 | 0 | 1 | 25.4
|  | INDICE DE GRUPO |  |  | #DIV/0! | #DIV/0! | #DIV/0! |  |  |  |  | 63.5 | 100 | 3/4" | 19.05
|  | O B S E R V A C I O N E S : |  |  |  |  | D 60 |  |  |  |  | 63.5 | 0 | 1/2" | 12.7
[7 empty] | #DIV/0! |  |  |  |  | 50.8 | 100 | 3/8" | 9.52
[12 empty] | 50.8 | 0 | N°4 | 4.76
[12 empty] | 38.1 | 100 | N°10 | 2
[12 empty] | 38.1 | 0 | N°20
[12 empty] | 25.4 | 100 | N°40 | 0.425
[12 empty] | 25.4 | 0 | N°80 | 0.18
[12 empty] | 19.05 | 100 | N°200 | 0.074
[12 empty] | 19.05 | 0
[12 empty] | 12.7 | 100
[12 empty] | 12.7 | 0
[12 empty] | 9.52 | 100
[12 empty] | 9.52 | 0
[12 empty] | 4.76 | 100
[12 empty] | 4.76 | 0
[11 empty] | 2 | 2.38 | 100
[11 empty] | 1.19 | 2.38 | 0
[11 empty] | 0.595 | 1.19 | 100
[11 empty] | 0.425 | 1.19 | 0
[11 empty] | 0.295 | 0.595 | 100
[12 empty] | 0.595 | 0
[12 empty] | 0.297 | 100
[12 empty] | 0.297 | 0
[12 empty] | 0.149 | 100
[12 empty] | 0.149 | 0
| LABORATORIO | [5 empty] | RESPONSABLE : |  |  |  |  | 6.38 | 100
| Elaborado por: STEVEN | [5 empty] | Aprobado por: EMM |  |  |  |  | 6.38 | 0
¦
Note on Q4: De aquí para abajo, colocar la fecha, N° de muestra y Peso Inicial.
Note on Q10: De aquí para abajo, colocar los pesos retenidos, si no hay retenido y los peso son acumulados, colocar la malla anterior, si son individuales colocar 0.
Note on K14: Si el limite se determina con un solo punto, no colocar nada en esta celda
Note on L14: Si el limite se determina con un solo punto, no colocar nada en esta celda
Note on M14: Si el limite se determina con un solo punto, no colocar nada en esta celda
Note on K22: Si el material es NP, no colocar nada en esta celda, si el ensayo es con un solo punto los golpes deben estar entre 20 y 30, Solo colocar los datos solo en esta columna.
Note on Q24: Si los pesos de la gradacion son acumulados colocar "A", si es individual colocar "I"
Note on Q25: Si el material tiene olor colocar "S",
3"