## P3
CORRELACIÓN GEOTÉCNICA DE PARÁMETROS GEOMECÁNICOS
MEMORIAS DE CÁLCULO
Parámetro: |  | Ángulo de Fricción Interna (ø°) a partir del Standard Penetratión Testing (S.P.T.).
Proyecto: |  | ESTUDIOD GEOTÉCNICO PARA LA COSNTRUCCIÓN DE 4 PISOS Y TECHO CRA 55 No 59 - 49 LOTE "A" BELLO - ANT
Fecha: |  | 2007-10-24 |  |  | Peso del Martinete (Kg): |  | 63.5 | ZNF(m)= | Método de Cálculo: |  | Gonzales 1999 |  | Seed Idriss (Marcuson) (Cn <=2)
Sondeo: |  | P-1 |  |  | Altura de caída (m): |  | 0.76 | N.A. |  |  |  |  | Kishida ajustada a e=45%
Z(m) | g (kN/m3) | sv (kPa) | m (kPa) | s´v (kPa) | N(campo) | N1(Confina) | Rs | K (Marcuson) | Cn | N1(45) | f'eq (°) | t (kPa) | E (MPa) | C' (kPa) | f' (°) | Suelo
0.45 | 15 | 6.75 | 0 | 6.75 | 13 | 24.69769 | 0.0675 | 1.41 | 1.899823 | 23.05118 | 31.97468 | 4.213722 | 7.458017 | 5 | 31.97468 | Piso duro y entresuelo
1.45 | 17 | 24.65 | 0 | 24.65 | 17 | 24.94687 | 0.2465 | 1.41 | 1.467463 | 23.28374 | 32.06009 | 15.439 | 10.89611 | 5 | 32.06009 | Arena limosa de color café rojizo y amarillento de consistencia media a dura y moderados contenidos de humedad de origen residual de roca
2.45 | 17 | 41.65 | 0 | 41.65 | 28 | 36.18642 | 0.4165 | 1.41 | 1.292372 | 33.77399 | 35.5469 | 29.76012 | 13.64265 |  | 35.5469
3.45 | 17 | 58.65 | 0 | 58.65 | 35 | 41.234 | 0.5865 | 1.41 | 1.178114 | 38.48507 | 36.93316 | 44.08876 | 14.87609 |  | 36.93316
4.45 | 17 | 75.65 | 0 | 75.65 | 40 | 43.726 | 0.7565 | 1.41 | 1.09315 | 40.81094 | 37.58621 | 58.22933 | 15.48505 |  | 37.58621 |  | 0.217
5.45 | 17 | 92.65 | 0 | 92.65 | 46 | 47.17223 | 0.9265 | 1.41 | 1.025483 | 44.02742 | 38.45938 | 73.58997 | 16.32718 |  | 38.45938
6.45 | 17 | 109.65 | 0 | 109.65 | 45 | 43.61618 | 1.0965 | 0.92 | 0.9692485 | 40.70844 | 37.55782 | 84.31336 | 15.45821 |  | 37.55782
7.45 | 18 | 127.65 | 0 | 127.65 | 49 | 45.00699 | 1.2765 | 0.92 | 0.9185101 | 42.00653 | 37.91466 | 99.42528 | 15.79807 |  | 37.91466
8.45 | 18 | 145.65 | 0 | 145.65 | 50 | 43.7238 | 1.4565 | 0.92 | 0.874476 | 40.80888 | 37.58564 | 112.1074 | 15.48451 |  | 37.58564
9.45 | 18 | 163.65 | 0 | 163.65 | 53 | 44.28571 | 1.6365 | 0.92 | 0.8355795 | 41.33333 | 37.7303 | 126.6214 | 15.62182 |  | 37.7303
10.45 | 18 | 181.65 | 0 | 181.65 | 55 | 44.04103 | 1.8165 | 0.92 | 0.800746 | 41.10496 | 37.66742 | 140.2302 | 15.56203 |  | 37.66742
11.45 | 18 | 199.65 | 0 | 199.65 | 58 | 44.61397 | 1.9965 | 0.92 | 0.7692065 | 41.63971 | 37.81439 | 154.9447 | 15.70203 |  | 37.81439
12.45 | 18 | 217.65 | 0 | 217.65 | 60 | 44.42348 | 2.1765 | 0.92 | 0.7403913 | 41.46191 | 37.76563 | 168.6176 | 15.65548 |  | 37.76563
13.45 | 18 | 235.65 | 0 | 235.65 | 63 | 44.97363 | 2.3565 | 0.92 | 0.7138671 | 41.97539 | 37.90616 | 183.4892 | 15.78992 |  | 37.90616
14.45 | 18 | 253.65 | 0 | 253.65 | 65 | 44.80426 | 2.5365 | 0.92 | 0.6892963 | 41.81731 | 37.86299 | 197.1981 | 15.74853 |  | 37.86299
15.45 | 18 | 271.65 | 0 | 271.65 | 65 | 43.31669 | 2.7165 | 0.92 | 0.6664107 | 40.42891 | 37.48025 | 208.2956 | 15.38502 |  | 37.48025
16.45 | 18 | 289.65 | 0 | 289.65 | 65 | 41.92461 | 2.8965 | 0.92 | 0.6449939 | 39.12963 | 37.11607 | 219.1883 | 15.04485 |  | 37.11607
17.45 | 18 | 307.65 | 0 | 307.65 | 65 | 40.61647 | 3.0765 | 0.92 | 0.6248688 | 37.90871 | 36.7683 | 229.8862 | 14.72519 |  | 36.7683
18.45 | 18 | 325.65 | 0 | 325.65 | 65 | 39.38274 | 3.2565 | 0.92 | 0.6058883 | 36.75723 | 36.43514 | 240.3983 | 14.42371 |  | 36.43514
19.45 | 18 | 343.65 | 0 | 343.65 | 65 | 38.2154 | 3.4365 | 0.92 | 0.5879293 | 35.66771 | 36.11507 | 250.7324 | 14.13846 |  | 36.11507
20.45 | 18 | 361.65 | 0 | 361.65 | 65 | 37.10768 | 3.6165 | 0.92 | 0.5708873 | 34.63383 | 35.8068 | 260.8954 | 13.86777 |  | 35.8068
21.45 | 18 | 379.65 | 0 | 379.65 | 65 | 36.05376 | 3.7965 | 0.92 | 0.5546733 | 33.65018 | 35.5092 | 270.8937 | 13.61023 |  | 35.5092
22.45 | 18 | 397.65 | 0 | 397.65 | 65 | 35.04868 | 3.9765 | 0.92 | 0.5392105 | 32.7121 | 35.22131 | 280.7327 | 13.36462 |  | 35.22131
23.45 | 18 | 415.65 | 0 | 415.65 | 65 | 34.0881 | 4.1565 | 0.92 | 0.5244323 | 31.81556 | 34.94228 | 290.4177 | 13.12989 |  | 34.94228
24.45 | 18 | 433.65 | 0 | 433.65 | 65 | 33.16825 | 4.3365 | 0.92 | 0.5102808 | 30.95704 | 34.67137 | 299.9531 | 12.90511 |  | 34.67137
25.45 | 18 | 451.65 | 0 | 451.65 | 65 | 32.28582 | 4.5165 | 0.92 | 0.4967049 | 30.13343 | 34.40793 | 309.3431 | 12.68948 |  | 34.40793
Cordialmente
EDWIN MARIN MONTOYA
Ingeniero Civil
MP 05202-254406