## 3.
EM GEOTECNIA | ENSAYO DE COMPRESIÓN INCONFINADA, PESO UNITARIO Y HUMEDAD NATURAL
CLIENTE: | WILLIAM GIRALDO |  |  |  | 2024-11-15 |  |  | IL
PROYECTO: | CARRERA 33 No 32- 53 |  |  | P-1 | MUESTRA | 3 |  | N.A
LOCALIZACIÓN: | MUNICIPIO DE MARINILLA |  |  |  |  | INV-152
DESCRIPCIÓN DE LA MUESTRA: | LIMO ARENOSO ROJIZO |  |  | CONDICIÓN DE FALLA: |  |  | GRIETAS VERTICALES
CONTENIDO DE HUMEDAD NATURAL (w %) |  |  |  | DATOS DEL ENSAYO
Tara Número | 88 | 61 |  | Carga (N) | Extens. de deformac. (0.001 pg) | Deformac. unitaria (%) | Área Corregida (cm2) | Esfuerzo Unitario (kg/cm2)
Peso Suelo Húmedo + Tara (gr) | 23.17 | 22
Peso Suelo Seco + Tara (gr) | 19.04 | 18.09 | [9 empty] | 0 |  | 0
Peso Tara (gr) | 6.44 | 6.26 |  | 8 | 10 | 0.1839247 | 24.4118 | 0.03277104 | 1 | 0.4537205 | 10 | 0.1839247 | 16.66507 | 0.03277104
Humedad % | 32.77778 | 33.05156 |  | 16 | 20 | 0.3678494 | 24.45686 | 0.06542131 | 2 | 0.907441 | 20 | 0.3678494 | 16.71134 | 0.06542131
Humedad Promedia % | 32.91467 |  |  | 31 | 30 | 0.5517741 | 24.5021 | 0.1265198 | 3 | 1.361162 | 30 | 0.5517741 | 16.75786 | 0.1265198
PESO UNITARIO HUMEDO (ɤh) Y SECO (ɤd) |  |  |  | 46 | 40 | 0.7356988 | 24.5475 | 0.1873918 | 4.5 | 2.041742 | 40 | 0.7356988 | 16.80465 | 0.1873918
Diámetro de la Muestra (cm) | 5.57 |  |  | 50 | 50 | 0.9196235 | 24.59306 | 0.2033094 | 5.5 | 2.495463 | 60 | 0.9196235 | 16.899 | 0.2033094
Área de la Muestra (cm2) | 24.3669 |  |  | 53 | 60 | 1.103548 | 24.6388 | 0.2151079 | 7 | 3.176044 | 80 | 1.103548 | 16.99442 | 0.2151079
Altura de la Muestra (cm) | 13.81 |  |  | 54 | 70 | 1.287473 | 24.68471 | 0.2187589 | 8.5 | 3.856624 | 100 | 1.287473 | 17.09092 | 0.2187589
Volumen de la Muestra (cm3) | 336.5069 |  |  | 52 | 80 | 1.471398 | 24.73079 | 0.2102642 | 10 | 4.537205 | 120 | 1.471398 | 17.18853 | 0.2102642
Peso de la Muestra Húmeda (gr) | 584 | [7 empty] | 11.5 | 5.217786 | 140 | 0 | 17.28725 | 0
Peso Unitario del Suelo Húmedo, ɤh (g/cm3) | 1.735477 | [7 empty] | 12.5 | 5.671506 | 160 | 0 | 17.38712 | 0
Peso Unitario del Suelo Seco, ɤd (g/cm3) | 1.305708 | [7 empty] | 14 | 6.352087 | 180 | 0 | 17.48815 | 0
Relación Altura / Diámetro | 2.479354 | [7 empty] | 14.5 | 6.578947 | 200 | 0 | 17.59036 | 0
Factor de Corrección | 1 | [7 empty] | 15.5 | 7.032668 | 220 | 0 | 17.69377 | 0
[9 empty] | 16 | 7.259528 | 240 | 0 | 17.7984 | 0
RESUMEN DE LOS RESULTADOS | [8 empty] | 16.5 | 7.486388 | 260 | 0 | 17.90428 | 0
Humedad (%) | 32.91467 | [7 empty] | 17 | 7.713249 | 280 | 0 | 18.01143 | 0
Peso Unitario del Suelo Húmedo, ɤh (g/cm3) | 1.735477
Peso Unitario del Suelo Seco, ɤd (g/cm3) | 1.305708
Resistencia a la Comp. Simple (Kg/cm2) | 0.2187589
MUESTRA FALLADA
|  |  | AMM |  |  | EMM
EJECUTÓ
APROBÓ

## copia
ENSAYO DE COMPRESIÓN INCONFINADA, PESO UNITARIO Y HUMEDAD NATURAL
CLIENTE: | CARLOS YEPES |  |  | 2023-06-27 |  |  | IL
PROYECTO: | PARCELACIÓN ALMAGUERA |  | P- | MUESTRA | 3 |  | N.A
LOCALIZACIÓN: | MUNICIPIO DE RIONEGRO |  |  |  | INV-152
DESCRIPCIÓN DE LA MUESTRA: | LIMO-ARENOSO CAFÉ AMARILLENTO |  | CONDICIÓN DE FALLA: |  |  | GRIETAS VERTICALES
DATOS DEL ENSAYO
CONTENIDO DE HUMEDAD NATURAL (w %) |  |  | Carga (N) | Extens. de deformac. (0.001 pg) | Deformac. unitaria (%) | Área Corregida (cm2) | Esfuerzo Unitario (kg/cm2)
Tara Número | 12 | 17
Peso Suelo Húmedo + Tara (gr) | 14.78 | 15.3 | [8 empty] | 0 |  | 0
Peso Suelo Seco + Tara (gr) | 12.77 | 13.4 | 12 | 10 | 0.2618557 | 10.78033 | 0.1113138 | 1 | 0.4537205 | 10 | 0.2618557 | 16.66507 | 0.1113138
Peso Tara (gr) | 5.15 | 5.26 | 22 | 20 | 0.5237113 | 10.80871 | 0.2035396 | 2 | 0.907441 | 20 | 0.5237113 | 16.71134 | 0.2035396
Humedad % | 26.37795 | 23.34152 | 49 | 30 | 0.785567 | 10.83723 | 0.4521449 | 3 | 1.361162 | 30 | 0.785567 | 16.75786 | 0.4521449
Humedad Promedia % | 24.85974 |  | 60 | 40 | 1.047423 | 10.86591 | 0.5521855 | 4.5 | 2.041742 | 40 | 1.047423 | 16.80465 | 0.5521855
PESO UNITARIO HUMEDO (ɤh) Y SECO (ɤd) |  |  | 65 | 50 | 1.309278 | 10.89474 | 0.596618 | 5.5 | 2.495463 | 60 | 1.309278 | 16.899 | 0.596618
Diámetro de la Muestra (cm) | 3.7 |  | 79 | 60 | 1.571134 | 10.92373 | 0.7231964 | 7 | 3.176044 | 80 | 1.571134 | 16.99442 | 0.7231964
Área de la Muestra (cm2) | 10.7521 |  | 85 | 70 | 1.83299 | 10.95287 | 0.7760526 | 8.5 | 3.856624 | 100 | 1.83299 | 17.09092 | 0.7760526
Altura de la Muestra (cm) | 9.7 |  | 85 | 80 | 2.094845 | 10.98216 | 0.7739825 | 10 | 4.537205 | 120 | 2.094845 | 17.18853 | 0.7739825
Volumen de la Muestra (cm3) | 104.2954 |  | 85 | 90 | 2.356701 | 11.01161 | 0.7719124 | 11.5 | 5.217786 | 140 | 2.356701 | 17.28725 | 0.7719124
Peso de la Muestra Húmeda (gr) | 199.07 |  | 85 | 100 | 2.618557 | 11.04122 | 0.7698424 | 12.5 | 5.671506 | 160 | 2.618557 | 17.38712 | 0.7698424
Peso Unitario del Suelo Húmedo, ɤh (g/cm3) | 1.908714 | [6 empty] | 14 | 6.352087 | 180 | 0 | 17.48815 | 0
Peso Unitario del Suelo Seco, ɤd (g/cm3) | 1.528686 | [6 empty] | 14.5 | 6.578947 | 200 | 0 | 17.59036 | 0
Relación Altura / Diámetro | 2.621622 | [6 empty] | 15.5 | 7.032668 | 220 | 0 | 17.69377 | 0
Factor de Corrección | 1 | [6 empty] | 16 | 7.259528 | 240 | 0 | 17.7984 | 0
[8 empty] | 16.5 | 7.486388 | 260 | 0 | 17.90428 | 0
RESUMEN DE LOS RESULTADOS | [7 empty] | 17 | 7.713249 | 280 | 0 | 18.01143 | 0
Humedad (%) | 24.85974
Peso Unitario del Suelo Húmedo, ɤh (g/cm3) | 1.908714
Peso Unitario del Suelo Seco, ɤd (g/cm3) | 1.528686
Resistencia a la Comp. Simple (Kg/cm2) | 0.428242
EJECUTÓ
APROBÓ
LABORATORIO DE SUELOS